## Sheet1
恒信伟业科技（东莞）有限公司分析测试中心 |  |  |  | HXX/CS-QP-7.11-01-R33 版本：01
粘度检测原始记录
检测标准 | 《GB/T 22235-2008 液体黏度的测定》
操作步骤 | 1、观察仪器水平仪，调整粘度计水平。 2、转移适量样品至粘度管，并覆盖管内刻线。 3、稳固放置粘度管，安装粘度转子。 4、旋转仪器左边旋钮，调整转子高度，使转子完全浸入待测溶液。 5、设置温度参数，温控结束后测试样品粘度。 6、测试完毕，清洗粘度管，使用无尘纸擦干存放。
检测日期 | 2024-09-03 |  |  | 环境条件 | 温度：31.00℃ 湿度：90.00RH
样品名称 | 样品标签浓度 | 样品编号 | 测试温度℃ | 测试结果mPa·s | 仪器名称/编号 | 备注
苹果333 | 21.00VG 20.00mg/ml | S20240903008 | 0 | 888 | 粘度检测仪器1/ndjc001
西瓜芒果冰2 | 20.00VG 14.00mg/ml | S20240827022 | 1 | 60 | 粘度检测仪器1/ndjc001
检测员： |  | 日期： |  | 校核： |  | 日期：